## Эковер Фасад
Наш адрес 454080, Россия, г. Челябинск, ул. Марченко, 29 Телефон в Челябинске + 7 (351) 200-34-46
ФАСАДНАЯ ИЗОЛЯЦИЯ ЭКОВЕР®
Цена на 01.05.2018 | Точную цену и условия приобретения необходимо уточнять по телефонам (+7 351) 200-34-46
Это жесткие гидрофобизированные теплоизоляционные плиты на синтетическом связующем, изготовленные из каменной ваты на основе горных пород габбро-базальтовой группы.
| Наименование продукции | Длина, мм | Ширина, мм | Толщина, мм | Количество в пачке |  |  | Количество в поддоне, |  | Норма загрузки в т/с, объемом 92 куб.м. | Цена с НДС (18%), руб.
[5 empty] | Плит, шт. | м2 | м3 | Пачек, шт. | м3 |  | Пачка | м3 | м2
| ЭКОВЕР ВЕНТ-ФАСАД | 1000 | 600 | 50 | 12 | 7.2 | 0.36 | 16 | 5.76 | 74.88 | 972 | 2700 | 135
| Плотность 80 кг/куб.м. | 1000 | 600 | 60 | 10 | 6 | 0.36 | 16 | 5.76 | 74.88 | 972 | 2700 | 162
| Применяется в качестве тепло-, звуко- и пожароизоляционного слоя в фасадных системах с воздушным зазором при однослойном исполнении изоляции и в качестве верхнего (наружного) изоляционного слоя в фасадных системах с воздушным зазором при двухслойном исполнении изоляции. Рекомендуется применять совместно с плитами марок «ЭКОВЕР ЛАЙТ УНИВЕРСАЛ», «ЭКОВЕР ЛАЙТ» и «ЭКОВЕР СТАНДАРТ». | 1000 | 600 | 70 | 8 | 4.8 | 0.336 | 16 | 5.376 | 69.888 | 907.2 | 2700 | 189
|  | 1000 | 600 | 80 | 7 | 4.2 | 0.336 | 16 | 5.376 | 69.888 | 907.2 | 2700 | 216
|  | 1000 | 600 | 90 | 5 | 3 | 0.27 | 20 | 5.4 | 70.2 | 729 | 2700 | 243
|  | 1000 | 600 | 100 | 6 | 3.6 | 0.36 | 16 | 5.76 | 74.88 | 972 | 2700 | 270
|  | 1000 | 600 | 110 | 3 | 1.8 | 0.198 | 28 | 5.544 | 72.072 | 534.6 | 2700 | 297
|  | 1000 | 600 | 120 | 5 | 3 | 0.36 | 16 | 5.76 | 74.88 | 972 | 2700 | 324
|  | 1000 | 600 | 130 | 3 | 1.8 | 0.234 | 24 | 5.616 | 73.008 | 631.8 | 2700 | 351
|  | 1000 | 600 | 140 | 4 | 2.4 | 0.336 | 16 | 5.376 | 69.888 | 907.2 | 2700 | 378
|  | 1000 | 600 | 150 | 4 | 2.4 | 0.36 | 16 | 5.76 | 74.88 | 972 | 2700 | 405
|  | 1000 | 600 | 160 | 3 | 1.8 | 0.288 | 20 | 5.76 | 74.88 | 777.6 | 2700 | 432
|  | 1000 | 600 | 170 | 2 | 1.2 | 0.204 | 28 | 5.712 | 74.256 | 550.8 | 2700 | 459
|  | 1000 | 600 | 180 | 3 | 1.8 | 0.324 | 16 | 5.184 | 67.392 | 874.8 | 2700 | 486
|  | 1000 | 600 | 190 | 3 | 1.8 | 0.342 | 16 | 5.472 | 71.136 | 923.4 | 2700 | 513
|  | 1000 | 600 | 200 | 3 | 1.8 | 0.36 | 16 | 5.76 | 74.88 | 972 | 2700 | 540
| ЭКОВЕР ФАСАД-ДЕКОР ОПТИМА | 1000 | 600 | 50 | 6 | 3.6 | 0.18 | 32 | 5.76 | 74.88 | 765 | 4250 | 212.5
| Плотность 135 кг/куб.м. | 1000 | 600 | 60 | 5 | 3 | 0.18 | 32 | 5.76 | 74.88 | 765 | 4250 | 255
| Применяется в качестве тепло- и звукоизоляционного слоя в системах наружного утепления фасадов с последующим оштукатуриванием по армирующей сетке. | 1000 | 600 | 70 | 3 | 1.8 | 0.126 | 44 | 5.544 | 72.072 | 535.5 | 4250 | 297.5
|  | 1000 | 600 | 80 | 4 | 2.4 | 0.192 | 28 | 5.376 | 69.888 | 816 | 4250 | 340
|  | 1000 | 600 | 90 | 2 | 1.2 | 0.108 | 52 | 5.616 | 73.008 | 459 | 4250 | 382.5
|  | 1000 | 600 | 100 | 3 | 1.8 | 0.18 | 32 | 5.76 | 74.88 | 765 | 4250 | 425
|  | 1000 | 600 | 110 | 3 | 1.8 | 0.198 | 28 | 5.544 | 72.072 | 841.5 | 4250 | 467.5
|  | 1000 | 600 | 120 | 2 | 1.2 | 0.144 | 40 | 5.76 | 74.88 | 612 | 4250 | 510
|  | 1000 | 600 | 130 | 3 | 1.8 | 0.234 | 24 | 5.616 | 73.008 | 994.5 | 4250 | 552.5
|  | 1000 | 600 | 140 | 2 | 1.2 | 0.168 | 32 | 5.376 | 69.888 | 714 | 4250 | 595
|  | 1000 | 600 | 150 | 2 | 1.2 | 0.18 | 32 | 5.76 | 74.88 | 765 | 4250 | 637.5