## Маты прошивные
Наш адрес 454080, Россия, г. Челябинск, ул. Марченко, 29 Телефон в Челябинске + 7 (351) 200-34-46
Цена на 01.05.2018 | Точную цену и условия приобретения необходимо уточнять по телефонам (+7 351) 200-34-46
МАТЫ ПРОШИВНЫЕ ТЕПЛОИЗОЛЯЦИОННЫЕ МИНЕРАЛОВАТНЫЕ ПО ГОСТ 21880-2011
| Наименование продукции | Плотность кг/м3 | Теплопроводность, Вт/(мК) | Цена за м3, руб с НДС | Размеры, мм | Дополнительная информация
| М1 - 100 | 85-110 | 0.044 | 2150 | 2000х100х(50-100) | Без обкладки
| М2-1-100 |  |  | 2400-3410 |  | На металлической сетке с 1-й стороны (при толщине 100 мм)
| М2-2-100 |  |  | 2825-4420 |  | На металлической сетке с 2-х сторон (при толщине 120 мм)
| М3-1-100 |  |  | 2525-3520 |  | На стеклоткани (сетке) с 1-й стороны ( при толщине 100 мм)
| М3-2-100 |  |  | 2700-4700 |  | На стеклоткани (сетке) с 2-х сторон (при толщине 100 мм)
| Стеклоткань Э3-200 |  |  | 45 |  | Предназначен для обкладки теплоизоляционных материалов
| Стеклопластик РСТ-430 Л |  |  | 65
ТЕХНИЧЕСКИЕ ХАРАКТЕРИСТИКИ
| Наименование |  |  | Показатель |  | Единица измерения
| Плотность |  |  | 85-110 |  | кг/м3
| Геометрия |  |  | 2000*1000*50-100 |  | мм
Теплопроводность
| - При температуре 25 С |  |  | 0.044 |  | Вт(м.К), не более
| - При температуре 125 С |  |  | 0.065
| - При температуре 300 С |  |  | 0.15
| Температура применения |  |  | от -180 до +700 |  | С
| Сжимаемость |  |  | 40 |  | %, не более
| Влажность по массе |  |  | 2
| Содержание оганических веществ, по массе |  |  | 2
| Упругость |  |  | 75 |  | % не менее
| Разрывная нагрузка |  |  | 100 |  | Н, не менее
| Горючесть |  |  | НГ |  | группа
| Расстояние между швами |  |  | 100 |  | мм, не более
| Шаг шва |  |  | 120
| Расстояние между кромкой и крайним швом |  |  | 60
От объёма предусмотрена гибкая система скидок !